## DISEÑOMEZCLA
Datos: | 1 | m3 de concreto
Tipo de cemento Portland: | · Tipo I: De fraguado normal | [7 empty] | · Tipo I: De fraguado normal
f'c: | 280 | kg/cm2 | [6 empty] | · Tipo II: De propiedades modificadas
Asentamiento: | 76.2 | mm | (cono de Abrams) |  | Blanda | 3 | Pulg. |  | · Tipo III: De fraguado rápido
Agregado grueso: | [8 empty] | · Tipo IV: De fraguado lento
Tamaño máximo del agregado grueso: | 25 | mm | [6 empty] | · Tipo V: Resistente a los sulfatos
Peso volumétrico aparente (incluidos los espacios vacíos): | 1440 | kg/cm3
Densidad: | 2.59 | gr/cm3
Agregado fino:
Módulo de finura de | 2.4
Densidad: | 2.59 | gr/cm3
TIPO DE CONTROL: | Regular
| 0.21 | fm
a. Se determina la variabilidad de la resistencia del hormigón, en base al nivel de control de calidad del proceso de mezclado en obra, para lo que se puede utilizar la siguiente tabla:
|  |  | TIPO DE CONTROL | DESVIACION ESTANDAR (s )
f'c=fm-1.65xs= | 0.6535 | fm | Muy bueno | 0.07
|  |  | Bueno | 0.14
fm= f'c | 428.4621 | kg/cm2 | Regular | 0.21
0.6535 |  |  | Deficiente | 0.28
Un control de calidad muy bueno se obtiene solamente en laboratorios especializados que dosifican sus mezclas al peso, tienen control de la humedad antes del mezclado, utilizan agregados seleccionados y controlan la trabajabilidad del hormigón fresco.
Un control de calidad bueno se consigue en obras que emplean hormigón premezclado en fábricas especializadas y controlan el asentamiento del cono de Abrams; o en obras que mecanizan la producción de mezclas al peso, realizan corrección de dosificaciones por la humedad, emplean agregados de calidad y verifican la trabajabilidad de la mezcla.
b. Se determina la cantidad de agua que se requiere por m3 de hormigón, y el porcentaje de volumen de aire atrapado, en función del tamaño máximo del agregado y del asentamiento en el cono de Abrams, mediante la siguiente tabla:
Cantidad aproximada de agua de mezclado para diferentes asentamientos
y tamaños máximos de los agregados
Asentamiento | Cantidad de agua
(Kg/m3 de concreto para agregados de tamaño máximo mm)
(mm) | 10 | 12.5 | 20 | 25 | 40 | 50 | 70 | 150
30 a 50 | 205 | 200 | 185 | 180 | 160 | 155 | 145 | 125 | Plastica
80 a 100 | 225 | 215 | 200 | 195 | 175 | 170 | 160 | 140 | Blanda
150 a 180 | 240 | 230 | 210 | 205 | 185 | 180 | 170 | ¾ | Fluida
Contenido de aire atrapado (porcentaje) | 3 | 2.5 | 2 | 1.5 | 1 | 0.5 | 0.3 | 0.2 | 3
Cantidad de agua por metro cúbico de hormigón = | 195 | Kg (se toma de la tabla anterior)
Porcentaje de volumen de aire atrapado = | 1.5% | (se toma de la tabla anterior)
c. La relación agua / cemento de la mezcla (medida al peso) se estima de la siguiente figura tomada del libro Propiedades del Concreto de A. M. Neville, que se detalla a continuación, para una resistencia media de |  |  |  | 428.4621 | Kg/cm2, medida a los 28 días.
[6 empty] | 0.3 | 580
[6 empty] | 0.4 | 430
[6 empty] | 0.5 | 340
[6 empty] | 0.6 | 265
[6 empty] | 0.7 | 220
[6 empty] | 0.8 | 170
[6 empty] | 0.9 | 130
[6 empty] | 1 | 110
[6 empty] | 1.1 | 90
[6 empty] | 1.2 | 75
Peso de agua / peso de cemento = | 0.4110103 |  | 421.2754
d. El contenido de cemento será:
peso de cemento = peso de agua / | 0.4110103 | 195 | 474.4406
0.4110103
e. Se calcula el volumen aparente de agregado grueso mediante la siguiente tabla, en función del módulo de finura del agregado fino | [6 empty] | 2.4
[6 empty] | y el tamaño máximo del agregado grueso es | 25
Tamaño máximo del agregado | Volumen de agregado grueso compactado con varilla , por volumen de concreto para módulo de finura de la arena de:
(mm) | 2.4 | 2.6 | 2.8 | 3 | 3.2 | 3.4
10 | 0.5 | 0.48 | 0.46 | 0.44 | 0.42 | 0.4
12.5 | 0.59 | 0.57 | 0.55 | 0.53 | 0.51 | 0.49
20 | 0.66 | 0.64 | 0.62 | 0.6 | 0.58 | 0.56
25 | 0.71 | 0.69 | 0.67 | 0.65 | 0.63 | 0.61
40 | 0.75 | 0.73 | 0.71 | 0.69 | 0.67 | 0.65
50 | 0.78 | 0.76 | 0.74 | 0.72 | 0.7 | 0.68
70 | 0.82 | 0.8 | 0.78 | 0.76 | 0.74 | 0.72
150 | 0.87 | 0.85 | 0.83 | 0.81 | 0.79 | 0.77 | 5
volumen aparente del agregado grueso = | 0.71 | m3 (se toma de la tabla anterior)
f. El peso del agregado grueso se obtiene multiplicando su volumen aparente por su peso específico aparente.
Peso agregado grueso = | 0.71 | 1440 | 1022.4
g. Calculo de los volúmenes efectivos de cemento, agua, agregado grueso y aire atrapado:
Volumen cemento= | 474.4406 | 0.1506161
3150
Volumen de agua= | 195 | 0.195
1000
Volumen agregado grueso= | 1022.4 | 0.394749
2590
Volumen de aire atrapado = | 0.01 | 1 | 0.01
i. Se calcula el volumen de agregado fino.
Volumen agregado fino = | 1 | 0.1506161 | 0.195 | 0.394749 | 0.01 | m3
Volumen agregado fino = | 0.2596349
j. Se calcula el peso de agregado fino.
Peso agregado fino = | 0.2596349 | 2.59 | 1000 | 672.4544
Volumen necesario de concreto en obra:
[5 empty] | 1 | m3
MATERIAL | VOLUMEN NETO m3 | PESO kg | DOSIFICACION |  | VOLUMEN NETO m3 | PESO kg | sacos de cemento
Cemento | 0.1506161 | 474.4406 | 1 |  | 0.1506161 | 474.4406 | 10 | 1 |  | 150616.1 | 4.18378
Agregado fino | 0.2596349 | 672.4544 | 1.417363 | 1.5 | 0.2596349 | 672.4544 | 32.45436 | 3.245436 |  | 51025.05 | 6.378132
Agregado grueso | 0.394749 | 1022.4 | 2.154959 | 2.5 | 0.394749 | 1022.4 | 49.34363 | 4.934363 | 24.375 | 77578.52 | 9.697315
Agua | 0.195 | 195 |  |  | 0.195 | 195
Aire atrapado | 0.01 | 0
195000
fm
fm
fm
fm
=
=
mm
m3x
kg/m3 =
kg
m3
kg
kg/m3
kg
kg/m3
=
=
m3
kg
kg/m3
=
m3
m3 =
x
m3
m3
m3
m3
m3
m3
-
-
-
-
kg/m3 =
x
m3x
kg